## Ark1
Beregning af Bindemiddelindholdet i K-mørtel og KC-mørtel
Vandindhold |  |  |  |  | K-Mørtel |  | KC-mørtel
Skål + frisk mørtel |  |  |  | M1 | 55.4 | gram | 59.6 | gram
Skål + tør mørtel |  |  |  | M2 | 48.4 | gram | 49.5 | gram
Vand |  |  | V = M1 - M2 |  | 7 | gram | 10.1 | gram
Skål + tør mørtel |  |  |  | M2 | 48.4 | gram | 49.5 | gram
Skål |  |  |  | MO | 4.8 | gram | 4.8 | gram
Tør mørtel |  |  | A = M2 - MO |  | 43.6 | gram | 44.7 | gram
Vandindhold |  |  | W = V:A x 100 |  | 16.055 | % | 22.5951 | %
Sigtning på ny sigte
Skål + frisk mørtel |  |  |  | Mb | 518.9 | gram | 518.7 | gram
Skål |  |  |  | Ma | 205.4 | gram | 205.4 | gram
Frisk Mørtel |  |  | Mc = Mb-Ma |  | 313.5 | gram | 313.3 | gram
Frisk mørtel omregnet til tør mørtel Md=Mcx100:100+W |  |  |  |  | 270.1304 | gram | 255.5568 | gram
Skål + sigterest |  |  |  | Mf | 252.7 | gram | 222.3 | gram
Skål |  |  |  | Me | 6.3 | gram | 6.3 | gram
Sigtererst |  |  | Mg = Mf - Me |  | 246.4 | gram | 216 | gram
Sigterest i % |  |  | Mg : Md x 100 |  | 91.2152 | gram (S1) | 84.5213 | gram (S2)
CEMENTINDHOLD |  | C | 100 X (1 - S2:S1) |  | 7.3385 | %
Kalkindholdet i kalkmørtelen leverandørangivelse |  |  |  |  | K1 | 6.6
KALKINDHOLD |  | K1 x 100 : 100 + C |  |  | 6.1488 | %
SANDINDHOLD |  | 100 - c - k |  |  | 86.5127 | %
KC-forhold: K x 100 : K + C , C x 100 : K + C , S x 100 : K + C
| KC | 45.5894 | \ | 54.4106 | \ | 641.4384